## 30-151
DADOS REATOR 30-151 (70106553)
ANO | DATA | TIPO DE INSPEÇÃO | SUBSTITUIDO | REPARO (VIDRO) | REPARO (OUTROS) | OCORRIMENTO | OBSERVAÇÕES | SERVIÇOS EXECUTADOS
2004 | 2004-02-04 | Periódica | Sim |  |  | Equipamento substituído por um novo. | Não havia sinais de ataque na parte externa após retirada do isolamento | Substituição do reator
| 2004-03-23 | Extraordinária - 2 (Fora do plano de inspeção) | Não | Sim |  | Equipamento parou para manutenção devido a vazamento pela conexão "D" (conexão do baffle) | Após a inspeção, foi constatado danos no revestimento vitrificado da face do flange, com exposição do substrato metálico. | Foi feito reparo na conexão com resina furânica.
| 2004-03-26 | Extraordinária - 2 (Fora do plano de inspeção) | Não | Sim |  | Realizada inspeção visual na conexão da linha de vent, sendo constatado que a mesma encontrava-se com vazamento. | Foi verificado danos no revestimento vitrificado das bordas do flange. Na análise do defeito, ficou evidenciado que o problema ocorreu devido ao deslocamento da junta da sua posição, o que acontece devido à vibração da linha, dando origem ao vazamento. O produto quando vaza e encontra regiões com o revestimento danificado, corroendo o substrato metálico exposto. | Foi feito reparo na conexão com resina furânica.
| 2004-10-21 | Extraordinária - 2 (Fora do plano de inspeção) | Não |  | Sim | Equipamento parou para manutenção/recuperação do suporte da conexão D (baffle). | Realizada a substituição do suporte Noroeste e reparo dos suportes Sudeste e Nordeste da conexão D conforme procedimento específico. | Recuperação/substituição suportes conexão D (Baffle);
2006 | 2006-01-27 | Periódica | Não | Sim |  | Bocal C (Alimentação hidrolizador) e E (Vent) apresentaram quebra de vidro na borda. | Radar substituido devido mudança de aplicação (modelo). Emitida RI-1-30-12/2006 para reparo com massa furânica nas regiões e retoque na pintura. | Reparo com massa furânica no bocal E e C Substituição de juntas bocais Retoque de pintura nos bocais
| 2006-08-31 | Periódica | Sim | Sim |  | Agitador apresentando perda de espessura significativa nas palhetas e pontos com formação de óxido. (espessura variando entre 0,943 e 1,74) | Eixo apresentando espessura variando entre 0,943 e 1,74 sendo substituído por já apresentar pontos de oxidação e centelhamento durante ensaio por Holliday Detector. Baffle visualmente em bom estado, porém apresentando trincas nas nervuras do flange externo, sendo definida a sua substituição. Bocal L (42" - Domo) apresentou ataque corrosivo proveniente de escorrimento de produto durante vazamento, tendo região limpa e reparada com massa furânica. | Reparo com massa furânica no bocal L (domo); Retoque de pintura nas virolas dos bocais; Substituição do eixo agitador Substituição das juntas dos bocais
2007 | 2007-07-31 | Periódica | Não | Sim |  | Eixo apresentando perda de espessura localizada na região de ligação das palhetas variando entre 1,05 e 1,08mm. | Agitador apresentando perda de espessura localizada na região de ligação das palhetas e rugosidade acentuada. | Reparo com massa furânica no bocal E; Retoque de pintura nas virolas dos bocais
| 2007-08-31 | Periódica | Sim | Sim |  | Agitador apresentando perda de espessura significativa nas palhetas e pontos com formação de óxido |  | Substituido eixo por falha no Holliday e tempo de operação. Baffle substituido por apresentar trincas nas nervura do flange externo
2008 | 2008-01-05 | Extraodinária 1 (Fora do plano de inspeção) | Não | Não | Não | Parada de emergência do reator, devido a deslocamento da junta de vetadação (esbojamento) do bocal AA/4" (Alimentação de soda caústica) | O flange de redução 4" X 2" encontrava-se danificado na região de vedação do plano de junta (O mesmo não foi substituido porque não tinha outro para ser instalado) | R.I / Nota 60805815 para substituir flange teflonado de redução 4" X 2" do bocal de soda ; Substituição da junta de gorotex e dip pipe (novo) do bocal alimentação de soda caústica.
| 2008-02-13 | Periódica | Não | Sim |  | Apresentando processo corrosivo instalado na região da camisa (serpentina). Eixo apresentando perda de espessura localizada na região de ligação das palhetas variando entre 1,05 e 1,08 mm. | Recomenda-se o acompanhamento da espessura de revestimento do eixo agitador na próxima intervenção. Foi identificado avaria na parte interna do Bocal BB Formalin Foi encontrados pedaços de vidro na face de vedação do Deep pipe do bocal de soda caustica, mas, dentro do equipamento não foi encontrado nenhum vestígios de quebra do vidro do revestimento. (provavelmente os pedaços do vidro são proveniente da quebra do Radar do Hidrolisador #1 em 11-01-2008. Agitador apresentando rugosidade acentuada, mas, ensaio realizado com holliday deu resultado satisfatório Carretel de 6" X 215 mm do bocal C de alimentação do Hidrolisador encontra-se com fissura de 15.mm no revestimento de PTFE (O mesmo não foi substituído por não conter em estoque, foi realizado ensaio por Holliday Detector com 12 Kv obtendo resultado satisfatório e aprovado para uso pelo técnico da área.) Junta de expansão do bocal C 6" de alimentação do hidrolisador, observada fadiga mecânica nos fole e substituída por outra nova. Reparos realizados com aplicação pintura nos bocais: D Radar e I Quebra onda, toda a recuperação feita com uso de massa FURAM. | Emitida RI-1-30-26/2008 e nota (60859335). Para substituir Carretel do bocal de alimentação do Hidrolisador do bocal C (6 "X 215 mm revestido de PTFE). Reparo com massa furânica no bocal D e I; Substituição da junta de expansão do bocal C
| 2008-06-03 | Periódica | Sim |  |  | Substituido o eixo do agitador por tempo de operação (Preventiva) Substituição do Baffle por tempo de operação (Preventiva) |  | Substituição de Baffle e Eixo Agitador
2009 | 07 - 08/01/2009 | Periódica | Sim | Sim | Sim | Agitador apresentava-se com rugosidade bem acentuada e baixa espessura na região de fixação da hélice com o eixo, a variação entre 0,98mm a 1,00 mm. | A espessura inicial do revestimento vitrificado do eixo novo encontra-se variando em 1,4 mm a 2,2 mm. A menor espessura encontrada foi na região de fixação das paletas com o eixo. Baffle encontra-se com pequenos poros em regiões dispersas, sem brilho, rugosidade generalizada e em algumas regiões foi detectado perda de espessura, variando entre 1,1 mm a 1,7 mm. O equipamento encontra-se com uma RI emitida em 13-02-2008. Para substituir Carretel do bocal de alimentação do Hidrolisador do bocal C (6 "X 215 mm revestido de PTFE). Tampa do bocal do domo encontra-se com porosidade acentuada, pera de brilho e trecho do revestimento quebrado na região da borda. (bocal L 42"). Bocal BB 4" (Soda). Encontra-se com avaria mecânica no revestimento vitrificado, perda de brilho e rugosidade, mas, visualmente encontra se em bom estado | Eixo do agitador substituído devido final de campanha. Substituído a válvula de fundo (devido à deterioração no revestimento de teflon). Reparos realizados com aplicação pintura nos bocais; do radar e Quebra onda (toda as recuperações feitas com uso massa FURAM). Substituída XV-151-20 bocal BB de Soda caustica. Substituída XV-151-29 do bocal N transferência. Aplicação de massa furanica n borda da área de vedação do bocal E Substituição de todas as juntas do bocais
| 2009-04-06 | Extraodinária 2 | Sim |  |  | Parada de emegência do equipamento devido a falha no tubo guia, o mesmo partiu-se em dois pedaços dentro do baffle e foi removido apenas um dos pedaços, o trecho removido foi 1640 mm (parte superior) a parte inferior do tubo guia ficou preso dentro do baffle. | Tag do baffle substituído 30-B-07. | Substituido Baffle e Instalação de novo Tubo Guia
| 04 - 05/11/2009 | Periódica | Não | Sim |  | Bocal E/6" realizado novo reparo preventivo com massa e pintura | Bocal AA/4" (Formol) e BB/4" (NaOH) com ataque na extremidade ( Há avaria mecânica no revestimento vitrificado), Apresentou-se esbranquiçado e com aparência de escamação. Bocal BB 4" (Soda). Há avaria mecânica no revestimento vitrificado. | Reparos realizados com aplicação pintura nos bocais; do radar e Quebra onda (toda as recuperações feitas com uso de resina furânica). Recuperação da trinca do suporte sudoeste do baffle. Substituição de todas as juntas - Substituído à junta de vedação entre o espaçador e o bocal da BV/24" (a mesma apresentou vazamento na partida porque o interno de papelão encontrava-se ressacado e quebradiço. Recuperação da trinca do suporte sudoeste do baffle. Substituição de todas as juntas
2010 | 2010-07-13 | Periódica | Não |  | Sim |  | A pesar da boa espessura do revestimento vitrificado o mesmo apresenta micro poros generalizados no tampo inferior e costado, sem profundidade conhecida | Reparo com pintura nos flanges dos bocais AA, BB, N e D.
2011 | 29/05 - 05/06/2011 | Periódica | Sim |  |  | Equipamento novo, instalado em substituição por tempo de operação. | Instalado eixo agitador Monesa A 2 de 12/09 Baffle não foi substituído | Substituição da tampa do Domo – Bocal L de 42”; Substituição do eixo agitador
2012 | 2012-06-04 | Extraordinária - 2 (Fora do plano de inspeção) | Não |  |  | Parada não programada do equipamento, devido a vazamento de produto pela tampa da BV /24". Após abertura da BV verificou-se a quebra do revestimento vitrificado da extremidade
2013 | 25/03 - 05/04/2013 | Periódica | Não | Sim |  | Realizado reparo no revestimento interno de vidro nas regiões da calota inferior e costado com instalação de 09 (nove) plugues de tântalo. Sendo que: 06 (seis) com Ø de 3/4" e 03 (três) com Ø de1”. Instalado 01(um)plugue com Ø 3/4” no costado localizado a 0 graus, 04 plugues com Ø 3/4” na calota inferior localizado a 270 graus, 03 plugues com Ø 1” na calota inferior localizado a 0 graus. Instalado mais 01(um)plugue com Ø 3/4” na calota inferior localizado a 0 graus | Revestimento de vidro da Calota inferior apresentando 02 (duas) fissuras acentuadas com desprendimento do vidro, 02(dois) poros acentuados localizados a 0 graus aproximadamente a 200 mm abaixo da linha de tangencia, e mais 04(quatros) poros relevantes localizados e agrupados a 270 graus . Foram instalados no total 09 (nove) plugues de tântalo. Sendo que: 06 (seis) com Ø de 3/4" e 03 (três) com Ø de1”. Costado, espessuras encontradas com variações entre 1,20 a 1,90 mm. Calota Inferior, espessuras encontradas com variações entre 1,20 a 1,77 mm. Quebra Ondas, espessuras encontradas com variações entre 1,32 a 1,87mm. Eixo Agitador (cilindro) espessuras encontradas com variações entre 1,51 a 1,72mm. Recomendação de Inspeção: RI: 1-30 - 12 - 2013 RI: Realizar inspeção visual interna com menor período de periodicidade devido ao estado que se encontra o revestimento de vidro apresentando micros poros generalizados na calota inferior e costado e também das instalações dos 09(nove)plugues de tântalo no costado e calota inferior. | Serviços realizados conforme RI. 1-30-75/2012. Rev.1
| 26 - 30/06/2013 | Periódica | Sim |  |  | Equipamento novo, instalado, em substituição ao anterior, devido a furo no tampo inferior em um dos reparos de tântalo | Radar: Com bolhas generalizada. Emitida RI-1-30-17-2013 para substituição do mesmo entretanto não foi substituido. | Instalado novo eixo agitador Pfaudler Monesa A03 de 02/10 Instalado novo baffle de Dietrich Monesa A04 de 04/12 Tampa do bocal A (24”- boca de visita) substituída Tampa do Domo, bocal L (42”) foi substituída por uma nova
| 26/06 - 03/07/2013 | Extraordinária - 1 (Fora do plano de inspeção) | Não |  |  | Parada de emergência do equipamento devido a falha do revestimento (furo) no tampo inferior (raio de 270º próximo ao bocal BB/4", formol). Foi verificado também que o produto (PIA) vazou para jaqueta do Reator#1. | Esse furo ocorreu na região de um dos plug's de tântalo instalado no tampo inferior pelo técnico da Pfaudler- SP na PARADA de março de 2013. Laudo: Após avaliação pelo time de manutenção/inspeção, foi recomendado a substituição do Reator#1 número de série (86.09.211) e data da reparo (25/09/2009) | Emitida a RI-1-30-17-2013, para instalação do Reator reserva revitrificado, e, substituição de trechos de periféricos danificados.
| 04 - 06/07/2013 | Extraordinária 1 (Fora do plano de inspeção) | Não | Sim |  | Foi verificado um desalinhamento do bocal do domo com a tampa, com isso não tinha vedação satisfatória. Ataque corrosivo de leve intensidade na tampa do Domo. Após avaliação do time de confiabilidade e o técnico da Pflauder, foi recomendado a abertura do equipamento e instalação de uma junta envelopada dimensionada |  | Substituição da junta de vedação Aplicação de massa furânica no trecho comprometido da tampa do Domo
2015 | 04 - 06/05/2015 | Periódica | Não | Sim |  | Na inspeção de abertura, foi identificado poro profundo no revestimento de vidro até a parte metálica com 0,5mm de diâmetro no pescoço do bocal D/12" (radar). (Poro passante). | Eixo agitador A03 02/10 (PLAUDER), substituído em 30/06/2013 encontra-se com poros profundos localizada em uma pá (face da área de agitação). Baffle A04 04/12 (DE DIETRICH), substituído em 30/06/2013 encontra-se com desgaste superficial no revestimento vitríficado , perda do brilho e rugosidade leve. ( dano no revestimento do tipo estrias) O bocal D/12" (radar) estava com um poro passante de 0,5 mm de diâmetro no revestimento vitrificado, que atingiu a parte metálica. | Emitida a RI-1-30-16-2015, para substituir o eixo e o baffle do reator. Realizado reparo com massa Devcon nos poros da pá do eixo do agitador (com o objetivo de preencher os poros). Aplicação de Massa furânica e Instalação de uma luva de reparo Ø12” em PTFE no bocal D/12" (radar). Substituição dos dip-pipes de soda cáustica, formol, bocal Ø6” da linha de transferência, bocal Ø6” da linha de semente, bocal Ø6” da linha de condensado e bocal Ø4” da linha de DSIDA.
| 13 - 14/05/2015 | Periódica | Não | Sim |  | Parada de emergência do equipamento, devido a vazamento na face de vedação da luva de reparo (em PTFE) instalada no bocal D/12" (radar). | Após abertura do bocal para remoção da luva, foi visualizado o vazamento na região de vedação do bocal com a luva de teflon. Após remoção da luva de reparo em PTFE de Ø 12" existente no bocal D/12", observou-se que a região danificada no revestimento do pescoço do bocal encontrava-se sem anormalidades aparente | Remoção da luva de reparo em PTFE de Ø 12"; Aplicação da massa furânica com cura de 5 (cinco) minutos em toda região preparada da luva de teflon; Instalação da luva de reparo em PTFE de Ø 12";
2016 | 07 - 08/06/2016 | Periódica | Não | Sim |  |  | Eixo agitador A03 02/10 (PLAUDER), instalado em 30/06/2013 encontra-se com poros profundos localizada em uma pá (face da área de agitação). Baffle A04 04/12 (DE DIETRICH), instalado em 30/06/2013 encontra-se com desgaste superficial no revestimento vitríficado. Após a remoção do radar (bocal D/12") foi verificado trinca no revestimento de teflon do flange de redução de 12" x 6" sendo necessário sua substituição e remoção da luva em PTFE que encontra-se no bocal. Durante a inspeção interna, foi verificado que o revestimento do costado, aproximadamente 500 mm acima da linha de tangência apresentava-se com perda do brilho, superfície áspera e com porosidade (poros com diâmetro variando entre 0,2 a 0,6 mm) | Realizado reparo com massa Devcon nos poros da pá do eixo do agitador (com o objetivo de preencher os poros). Substituição da luva em PTFE de Ø12” com aplicação de Massa furânica e substituição do flange de redução de 12" x 6" no bocal D/12" (radar).
2017 | 23/02 - 05/03/2017 | Periódica | Sim | Sim |  | Parada de emergência do equipamento após ser detectado vazamento no bocal D/12" (radar) | Detectado dano no bocal - D/12" Radar, com vidro quebrado e furo no bocal (reparo com +- 170mm de comprimento e 150mm de largura a 210mm do bocal lado Leste). Após identificar o furo e fazer inspeção e dimensionamento do mesmo, foi solicitado a engenharia da empresa Pfaudler a fabricação de uma luva vitrificada + luva de PTFE (reparo), a fim de instalar no bocal D/12"(radar), após reparo com enchimento de solda no furo e aplicação de resina Devcon. | Substituido o eixo agitador e bafller. Instalado resina Devcon na região do furo e face do vidro no lado interno onde ocorreu destacamento do vitrificado;
| 2017-03-24 | Periódica | Não |  |  | Parada do equipamento para uma nova inspeção e verificação da integridade no reparo realizado anteriormente no bocal D/12" (radar) após ser constatado pela operação aumento do teor de ferro na amostra retirada; | Na inspeção observou-se uma pequena perda e destacamento da resina furânica utilizado para a vedação da Luva de reparo na face do vitrificado do bocal. Nessa mesma data durante inspeção de rotina da operação foi detectado vazamento em uma válvula de 6" AC revestida com PTFE localizada no topo do Cristalizador ( 30-161), podendo então ser essa a provável causa do aumento no teor de ferro. Na inspeção interna da válvula foram encontrados três (3) pontos danificado no revestimento, um desses pontos era visível o substrato do metal de base
| 2017-07-21 | Periódica | Sim |  |  |  | Ensaio de medição de espessura, durante inspeção visual interna após a substituição do equipamento devido à falha no revestimento vitrificado e em atendimento ao plano de inspeção Monsanto/SGE. Ensaio realizado no tampo inferior, costado (região de acesso), paletas do agitador, eixo do agitador e baffle. Durante a medição realizada no revestimento vitrificado, não foi identificado nenhum ponto abaixo da nominal; | Houve a troca do reator no dia 18/07/2017
| 18 - 22/07/2017 | Periódica | Sim |  |  | Parada de emergência do equipamento após ser detectado vazamento (Tampo inferior lado Sul), durante a inspeção de rotina de operação. Na oportunidade foi realizado a substituição do Reator, e realizado inspeção visual interna no Reator Novo para atendimento ao plano de inspeção Monsanto/SGE e NR-13. | Equipamento vitrificado em 21/11/12 MFR Serial 86.12.115, Removido da base em 20/07/17; Equipamento vitrificado em 20/08/15 MFR Serial 86.14.557, Instalado na base em 20/07/17
2018 | 23/07 - 01/08/2018 | Periódica | Não | Sim |  | Realizado instalação de plug pela empresa Pflauder-SP no ponto com indicação linear (Aplicação do plug de tântalo de 3/4") | Visualizado no tampo inferior região norte proximo ao bocal N um ponto localizado de aproximadamente 12,5mm com pequenas fissuras. | Substituição das juntas de vedação dos bocais abertos.
2019 | 29 - 31/07/2019 | Periódica | Não | Sim |  |  | Tampo inferior região norte/noroeste apresentou 5 pontos com desgaste acentuado nas concavidades localizadas em pontos dispersos. O plug de 3/4" instalado próximo ao bocal N estava com junta de teflon apresentando desgaste. Ficou acordado com a Engenharia de confiabilidade que os 5 pontos com desgaste acentuado do revestimeto será programado uma parada emergencial do equipamento para uma nova inspeção dos mesmo (Casco / Tampos) | Realizado reparo no plug (substituição da junta de vedação do plug de tântalo de 3/4") - Casco / Tampos
2020 | 09 - 16/05/2020 | Periódica | Não | Sim |  | Tampo inferior - Região norte/noroeste apresentou 5 pontos com desgaste acentuado nas concavidades localizadas em pontos dispersos já evidenciado na inspeção anterior. Encontrado também poro localizado na região sudoeste a 400mm do bocal BB. O plug de 3/4" instalado próximo ao bocal N estava com junta de teflon apresentando desgaste e mancha de escorrimento de produto com oxido de ferro. | Medidas do baffle: Variando de 1,31 a 1,74. Medidas do eixo: Variando de 1,25 a 1,72 | Substituido plug de 3/4" instalado em outra intervenção por um plug de 3" Instalado um plug de 3/4" na região sudoeste a 400mm do bocal BB.
2021 | 2021-06-12 | - | Não | Sim |  | Eixo agitador com revestimento danificado. | Tampo inferior com desgaste acentuado do revestimento em pontos localizados espessura variando de 1,21mm a 1,51mm. | Plug de tântalo instalado no bocal N.
2023 | 2023-02-03 | - | Sim |  |  | Hélice apresentando poro |  | Instalação de novo eixo
2024 | 2024-02-02 | - | Não |  | Sim |  | Dano no revestimento do bocal N (Trinca irradiante) | Realizado reparo com fibra
2025 | 2025-12-15 | - | Sim |  |  | Uma das pás do eixo agitador estava com baixa espessura | . Mangote de alimentação de N2 danificado (vedação). | Substituição do agitador Bocal “AA” (soda) deformado. Foi substituido.

## 30-251
DADOS REATOR 30-251 (70106916)
ANO | DATA | TIPOS DE INSPEÇÃO | SUBSTITUIDO | REPARO (VIDRO) | REPARO (OUTROS) | OCORRIMENTO | OBSERVAÇÃO | SERVIÇOS EXECUTADOS
2004 | 2004-03-18 |  | Não |  | Sim | Parada do equipamento devido a vazamento pela conexão "BB", localizada no tampo inferior. Após abertura da conexão foi constatado danos no revestimento vitrificado da face do flange. | Foi feito reparo com resina furânica e substituído o deep pipe. Recomenda-se a instalação futura de luva de teflon na conexão
| 2004-07-14 | Extraodinária 2 (Fora do plano de inspeção) | Sim |  |  | Baffle foi condenado e substituido | Na região da união das pás com o eixo a espessura do vidro está 0,98 mm contra O agitador apresenta baixa espessura . Na região da união das pás com o eixo a espessura do vidro está 0,98 mm contra 1,6mm recomendado Foi realizado ensaio no fundo e parte inderior do costado com 6KV. Houve vários pontos no fundo que indicaram cotato,principalmente perto da área danificada. O baffle centelhou. O equipamento deve ser substituido o mais rápido possivel | Substituição do Baffle
| 14 - 16/07/2004 | Extraodinária 2 (Fora do plano de inspeção) | Sim |  |  | No dia 14/07/04 foi detectado aumento de concentração de Ferro a analíse do PIA. O reator foi aberto para inspeção e foi detectado diversas falhas no revestimento vitrificado no fundo. O quebra onda foi substituido, ele apresentou desgaste na base área onde já havia sido danificado em movimentação anterior.Tambem não passou no teste de holliday e apresentava rugosidade | A causa da falha foi um vazamento de soda caustica que atingiu o vidro corroendo-o e oferecendo a superficie metalica ao processo de reação que é corrosivo. | O baffle e todos os dip pipes foram substituídos e o agitador deverá ser substituído junto com o reator.
| 2004-08-05 | Extraodinária 2 (Fora do plano de inspeção) | Sim |  |  | O reator falhou por furo passante no fundo. Houve uma quebra de vidro de 4 polegadas de diametro com um furo de 20 mm no aço carbono. | Observado alguns riscos superficiais no fundo e uma pequena marca de choque com 3mm de diametro no fundo . Houve contaminação de PIA na camisa. O reator foi condenado e recomendado a sua substituição devido a pouca possibilidade de sucesso no seu reparo conforme RI em anexo | Equipamento foi substituido. Esse reator foi o primeiro a ser recuperado pela Pfaudler
2005 | 2005-02-15 | Extraodinária 2 (Fora do plano de inspeção) | Não |  | Sim | Equipamento parou para manutenção por apresentar avaria no suporte Nordeste da conexão do baffle. Apresentou trinca com aproximadamente 40mm de extensão na região da solda do suporte com chapa de reforço. Após remoção inicial da solda verificou-se a existência de trinca no tubo do suporte (região termicamente afetada). |  | Realizada a remoção das trincas e recuperação com solda.
2006 | 26 - 27/01/2006 | Periodica | Não |  |  | Identificado o aumento de poros na região de ligação entre costado e calota inferior. | Bocal C (Vent) - Apresentando quebra de vidro na borda externa. Bocal E (Alimentação do hidrolizador) - Apresentando reparo com massa furânica e quebra de vidro na mesma região
2007 | 2007-01-22 | Periodica | Sim |  |  | Baffle com quebra de vidro localizada, não foi realizado ensaio de Holliday, pois componente foi substituido por tempo de operação. |  | Substituição do baffle
| 22-23/01/2007 | Periodica | Sim |  |  | Identificado o aumento de poros na região de ligação entre costado/ calota inferior e na calota inferior, com maior concentração do lado Norte. | Calota inferior - região com acúmulo de poros e escamação do revestimento na região | Substituição do eixo agitador e baffle.
| 11 - 17/11/2007 | Periodica | Sim | Sim |  | Reator novo instalado devido a furo no revestimento interno do reator anterior. Parada de emergência do reator, devido a furo no revestimento interno vitrificado. Foi identificado que a concentração de ferro analisado estava com mais de 2.000 ppm e observado também um vazamento pela jaqueta de vapor no lado oeste pelo isolamento | Após abertura do reator identificou-se um furo de grande diâmetro no costadoa com 4.1/2", que atingiu também a jaqueta de vapor, o mesmo localizava-se 900 mm acima da linha de tangencia da solda inferior. A jaqueta de vapor e a linha de condensado encontrava-se obstruida por PIA até a válvula de bloqueio antes do coletor/header para o vaso 30-422 | Ficou em operação durante 3 anos e 4 meses Reparo com massa na face de vedação do bocal J/4" (DSIDA)
2008 | 27 - 30/09/2008 | Extraodinária 2 (Fora do plano de inspeção) | Não | Sim |  | Furo no eixo do agitador (o furo encontrado em uma estava na mesma projeção do dip pipe, saída de soda cáustica) | Revestimento do costado = Alguns pontos encontram-se com poros profundos e de grandes diâmetros, sendo que dois pontos localizados no lado oeste encontram-se com 0,5mm profundidade X 5,0mm diâmetro, esses dois pontos foram instalados plug's de tântalo (parafuso/porca) de 1/8¨ com arruela e junta de teflon. Foi observado que todo costado já se apresenta com a superfície levemente porosa, sem brilho e fosca. - Revestimento do tampo inferior = Alguns pontos encontram-se com poros profundos e de grandes diâmetros, sendo que dois pontos localizados no lado leste encontram-se com 0,5mm profundidade X 7,0mm diâmetro, esses dois pontos foram instalados plug's de tântalo (parafuso/porca) de 1/8¨ com arruela e junta de teflon. Foi observado que todo costado já se apresenta com a superfície levemente porosa, sem brilho e fosca. | Instalado novo eixo vitrificado do agitador Instalação do 4 plugs de tântalo pela empresa De Dietrich. ( (2 no constado e 2 no tampo inferior) Hélice -1 Furo com diâmetro de 100mm X 50mm Hélice -2 0,6 mm Hélice -3 0,7 mm
2009 | 15 - 21/03/2009 | Periodica | Sim |  |  | Durante parada de emergência do reator, o reator (com o revestimento vitrificado novo) foi instalado devido a furo no revestimento interno do tampo inferior do reator anterior. | Instalação de novo eixo do agitador. Instalação de baffle Concentração de ferro estava acima de 300 ppm | Reator operou por 1 ano e 4 meses
2011 | 28/02 - 02/03/2011 | Periodica | Sim |  |  | Calota inferior apresentando revestimento com macro poros abertos em quase toda sua extensão | Ataque corrosivo na ponta metalizada do eixo | Substituição do eixo agitador
| 2011-08-08 | Periodica | Sim | Sim | Sim | Parada de emergência do equipamento devido a falha do revestimento (furo) no costado e um furo no tampo superior (raio do bocal E/6", transferência do hidro p/ reator). Foi verificado também que o produto (PIA) vazou para jaqueta do reator e furou a linha de condensado | Baffle apresentando espessura entre 1,51 e 2,53mm. Eixo agitador apresentando espessura entre 1,59 e 2,45mm (pontos mais baixos localizados na região de ligação das pás). Emitada a recomenda (R.I) 1-30-68-2012 para substituir o reator 1-30-68-2012 Nota SAP 52463434 (Substituir Reator) | Substituição do baffle e do eixo agitador por tempo de operação Instalação de um plug de 6"de diâmetro
| 2011-10-08 | Periodica | Sim |  |  | Equipamento novo, instalado durante parada geral para manutenção do site em outubro/2011 | Eixo agitador e baffle não foram substituídos, sendo reinstalados os mesmos do equipamento antigo. Baffle apresentando espessura entre 1,52 e 1,93mm. Eixo agitador apresentando espessura entre 1,40 e 2,03mm (pontos mais baixos localizados na região de ligação das pás) Os deep pipes foram usinados na face de vedação e reinstalados para posterior substituição por novos | Este equipamento encontra-se +/- 100 mm menor que o projeto original, devido a erro de fabricação/montagem pela Pfaudler-SP na substituição do tampo inferior. O tampo original era torrerisferico um pouco maior que o tampo torrerisferico que foi instalado. Por esse motivo foi fabricado um carretel espaçador (vitrificado) e instalado no bocal M/8" (tampa de 42" do agitador e espaçadores teflonados nos bocais do esquipamento.
2012 | 12 - 19/08/2012 | Periodica | Sim |  |  | Obs.: O reator operou apenas 308 dias (10 meses e seis dias) | Emitada a Recomendação de Inspeção (R.I) 1-30-68-2012 Nota SAP 52463434 para substituir o reator | Junta de vedação sendo descolada e pedaços de vidro soltos
2013 | 17/01 -19/01/2013 | Extraodinária 1 (Fora do plano de inspeção) | Não | Sim |  | Parada de emergência do equipamento (vazamento), devido a falha do revestimento (quebra do vidro e ataque corrosivo) pela face de vedação do bocal "D" (radar). |  | Aplicação de resina furanica na região externa da Luva na parte interna do bocal em toda geratriz.
| 2013-02-05 | Extraodinária 2 (Fora do plano de inspeção) | ? |  |  | Na Inspeção visual através do ensaio de endoscópia industrial e registro fotografico, foi observado perda da massa furânica na região inferior, e, quebra do vidro e folga entre o reparo e o revestimento
| 2013-02-21 | Extraodinária 2 (Fora do plano de inspeção) | Não | Sim |  | Na Inspeção visual através do ensaio de endoscópia industrial e registro fotografico, foi observado um aumento de comprimento na região onde foi detectado a quebra do vidro durante a inspeção em 05/02/2013 | Conclusão: Devido o revestimento encontra-se quebrado logo abaixo do reparo em alguns pontos, faz-se necessário que o reparo seja substituido de imediato por outro de comprimento maior. | Aplicação de massa furânica em toda geratriz da luva e na região de quebra do vidro do bocal D/12"
| 25/03 - 05/04/2013 | Extraodinária 2 (Fora do plano de inspeção) | Não | Sim |  | Após remoção da luva de reparo em PTFE de Ø 12" existente no bocal D(12") observou-se que a região danificada do revestimento vitrificado apresentava-se com evolução significativa, provavelmente da área de vedação do reparo existente. | NOTA: Insert vitrificado com a luva de reparo ficaram abaixo 50 mm da região afetada pela quebra do revestimento vitrificado no pescoço do bocal D(12"). | Remoção da luva de reparo em PTFE de Ø12" Aplicação da resina Devcon com cura de 5 (cinco) minutos em toda região preparada; Instalação do insert vitrificado com dimensões de 140 mm e Ø de 260 mm e Luva de reparo em PTFE de Ø 12" com dois (02) anéis de vedação (caurez) alojados nos labirintos da luva de reparo com aperto simultâneo; Aplicação da resina furanica com utilização de saco plástico em toda geratriz da Luva; Aplicação de resina furanica na região externa da Luva na parte interna do bocal em toda geratriz.
2014 | 25 - 31/03/2014 | Periodica | Não | Sim |  |  |  | Instalação do plug de 3" tântalo no costado pelo Técnico da Pflaudler-SP na região da quebra do vidro.
| 30/10 - 02/11/2014 | Periodica | Não | Sim |  |  |  | Instalação de 2 plug's de 3/4" de tântalo 1 no costado e 1 no tampo inferior pelo Técnico da Pflaudler-SP na região da quebra do vidro
2016 | 2016-02-16 | Periodica | Sim |  |  | Durante a inspeção realizada foi verificado 4 pontos com danos no revestimento proveniente de desgaste e do revestimento (2 pontos no costado o primeiro com Ø2mm região 170º a aproximadamente 400mm da linha de tangência do tampo inferior e o segundo com Ø3mm região 240º a aproximadamente 700mm da linha de tangência do tampo inferior). E (2 pontos no tampo inferior região sul 175º com Ø1mm). |  | Substituido o reator, eixo, baffle, tampa de 42" e tampa 24"
| 18 - 21/07/2016 | Periodica | - |  |  | Parada programado para substituição do reator e acompanhar a montagem do mesmo na base
2017 | 2017-02-23 | Periodica | Não | Sim |  | Parada de emergência do equipamento devido a vazamento de produto pelo bocal L/42" (Domo) região sudoeste. | Após a abertura do bocal L/42" foi verificado quebra de parte do revestimento vitríficado com 80mm x 9mm na região sudoeste devido ao vazamento. | Preparação da superfície danificada seguindo do reparo com Devcon 5 minutos. Substituição da junta de vedação. Torqueamento seguindo política de flange
| 2017-12-20 | Periodica | Não | Sim |  | Parada de emergência do equipamento devido a quebra dos parafusos da pá superior do Hidro#1 (30-102), para inspeção visual interna | Durante a inspeção visual interna foi encontrado um parafuso de zircônio dentro do dip-pipe de formol. Costado até aproximadamente 1500mm da linha de tangência e tampo inferior - Foi verificado riscos de cor cinza generalizado oriundo do parafuso de zircônio em movimentação durante a operação do eixo agitador. Eixo agitador - Encontra-se com um ataque localizado na ponta de uma das hélices onde o vidro ficou poroso de uma forma acentuada, provavelmente esse ataque ocorreu devido a produto agregado. Foi verificado também no mesmo local, perda de matérial em ponto localizado sendo detectado espessura de 1,00mm após o ensaio de medição de espessura. | Aplicação de Devcon na região que encontrava-se com problema
2018 | 19 - 29/03/2018 | Periodica | Sim |  |  | Parada de emergência do equipamento devido à quebra do vidro e furo no aço na extremidade de uma das hélices do agitador | Eixo agitador - Encontrava-se com vidro quebrado e furo no substrato, localizado na ponta de uma das hélices. O eixo Instalado não é novo, foi pego o eixo que estava no reator #1. Devido à falta de eixo no site reaproveitamos um eixo que tinha apenas 6 meses de uso. | Substituição do eixo agitador
| 29/11 - 07/12/2018 | Periodica | Sim |  |  | Parada de emergência do equipamento devido à quebra do revestimento e furo do bocal E/6" (aço carbono). Após abertura do equipamento verificou-se que a região não pegaria reparo, sendo necessário a substituição equipamento (Reato r#2)
| 18 - 21/12/2018 | Periodica | Sim |  |  | Parada de emergência do equipamento devido a vazamento de produto pela região do selo/mesa do eixo agitador. Foi verificado a quebra/furo do vidro no eixo agitador 86.16.513 - 05/2017. | Após abertura da BV, foi verificado que o eixo estava com o vidro quebrado e furado e uma das palhetas estava com o vidro quebrado. Vale salientar que após 08 dias do equipamento em operação ocorreu o dano no eixo, sendo necessário a substituição o eixo e mesa. | Substituição do eixo agitador
2021 | 2021-06-01 | - | Sim |  |  | Poro na haste do eixo |  | Troca do eixo
| 2021-12-12 | - | Não | Sim |  | Pá do agitador com destacamento e riscos no revestimento em pontos dispersos. |  | Realizado reparo com Devcon
2022 | 2022-03-26 | - | Não | Sim |  | Hélice 1,2 e 3 do eixo com descontinuidade causada por choque mecânico. Foi encontrado poros em vários pontos do reator | Deep-pipe e os spray ball com face de vedação danificada | Instalação de plug de tântalo Reparos com Devcon
| 2022-11-08 | - | Não | Sim |  | Dano pontual no revestimento na seção superior do eixo agitador. Dano pontual no revestimento no eixo agitador. Danos pontuais na hélice 1A, 2A, 3A |  | Reparos com massa furânica
2023 | 2023-01-24 | - | Sim |  |  | Dano na Helice | Helice apresentou vazamento | Substituição do eixo agitador
2025 | 2025-06-18 | - | Não | Sim |  | Dano no bocal de descarga (bocal N) |  | Instalação de um dispositivo de reparo

## 30-351
DADOS REATOR 30-351 (70107359)
ANO | DATA | TIPO DE INSPEÇÃO | SUBSTITUIDO | REPARO (VIDRO) | REPARO (OUTROS) | OCORRIMENTO | OBSERVAÇÃO | SERVIÇOS EXECUTADOS
2003 | 2003-08-08 | Periodica | Não | Sim |  | Recuperação dos Bocais: 42"; Linha de Vent 6"; Baffle 12"; e Reserva 6" (Tie-in/projeto sementes). Substituição de juntas. Substituição da linha de vent (integral). | Devido à um vazamento ocorrido na tampa do redutor (bocal de 42"), o equipamento foi retirado de operação e a inspeção . O eixo do agitador apresenta-se com sua superficie vitrificada polida, juntamente com o baflle que foram substituídos em Mar/2003.
2004 | 2004-03-23 | Extraodinária 2 (Fora do plano de inspeção) | Não |  | Sim | Equipamento parou para manutenção por apresentar vazamento. Realizada inspeção visual e medição de espessura nas conexões G (soda caústica) e J (DSIDA), não sendo verificado nenhuma anormalidade relevante no revestimento. Detectada deformação acentuada no deep pipe da conexão J e acúmulo excessivo de resíduo de processo no interior do deep pipe da conexaão G. A junta de expansão da conexão N (dreno de fundo) apresentou trinca passante na região do anel.
| 2004-10-27 | Periodica | Não |  |  | O equipamento apresenta desgaste superficial do vidro tanto no fundo como no costado, porem não havendo perda de espessura acentuada. Sob o bocal de injeção de Soda existe um ataque no vidro devido a vazamento de soda pelo bocal. Apesar de não haver perda de espessura o vidro se apresenta bem rugoso nesse local. Isso significa uma perda de resistência a corrosão que deve ser acompanhada. As válvulas manuais fora trocadas nessa oportunidade | Foi realizado ensaio de Hollyday detector no vaso , não sendo detectado nenhuma anormalidade | Foi emitida RI para instalar um selo de agua na linha de soda e incluir uma lavagem com agua após a injeção de soda no reator
2005 | 2005-05-09 | Extraodinária 2 (Fora do plano de inspeção) | Não | Sim |  | Equipamento parou para substituição de junta do bocal N e inspeção, por apresentar esbojamento da junta e vazamento localizado na região. Após remoção da válvula de fundo e junta, foram identificadas avarias na face da válvula, erosão acentuada na junta de expansão. Bocal N apresentou avaria no revestimento vitrificado, proveniente de ataque corrosivo localizado. |  | Feita a remoção do vidro desprendido, limpeza da região metálica atacada e reparo da região com aplicação de massa furânica. Substituídas válvula de fundo e junta de expansão
| 24 - 25/05/2005 | Periodica | Sim | Sim |  | Carretel instalado apresentou quebra no revestimento do vitrificado na face da vedação, sendo substituido. Realizada à substituição do baffle por apresentar trincar nas solda nas nervuras. | Durante inspeção interna, detectada região na calota infeirior com ataque corrosivo bastante acentuado, com espessura entre 1,09 e 1,28mm | Substituição do baffle; Substituição da luva de sacrifício do bocal I; Instalação de plug de 3/4" no pescoço do bocal I.
| 17 - 18/11/2005 | Periodica | Sim | Sim |  | Deep pipe - com ataque na extremidade. Bocal L - Após remoção do reparo anterior, foi detectada nova região com quebra do vidro. Realizado teste elétrico nessa região com resultado satisfatório. | Costado - Região com avaria no revestimento. | Substituição do reparo do bocal L; Substituição da tampa do Domo; Substituição do agitador e baffle; Substituição de juntas bocal
2007 | 2007-03-27 | Periodica | Sim | Sim |  | Baffle apresentando quebra de vidro localizada, perda de brilho e rugosidade mais acentuada | Identificado resíduos de vidro no deep pipe de formalin instalado no bocal BB Não foi identificado a origem dos pedaços de vidro já que o equipamento não apresentou quebra do revestimento, bem como a linha de vent até onde foi desmontada. Deep pipes com formação de resíduo de cor mais escura nas extremidades característica do ataque ao teflon. | Substituição do Baffle por tempo de operação Bocal L - teve a luva de reparo substituída devido necessidade de substituição do eixo agitador. Após remoção do reparo anterior, foi detectada nova região com quebra do revestimento de vidro. Realizado teste elétrico pelo técnico da Pfaudler nessa região com resultado satisfatório
2008 | 2008-04-10 | Periodica | Sim |  |  | O revestimento vitrificado já apresentava-se com desgaste superficial generalizado, perda de brilho, rugosidade generalizado (originada do proprio processo) e marcas provocadas por choque mecânico. | Após abertura da BV, constatou que o revestimento estava furado no tampo inferior | Reator removido para troca. O furo era de grande diâmetro, e por isso o recomendado pelo procedimento é a substituição do equipamento
| 2008-10-07 | Extraodinária 2 (Fora do plano de inspeção) |  |  |  |  | Dip pipe estava com a região de vedação levemente deformado. Foi observado também pedaços de vidro sobre o dip pipe, provavelmente pode ter vindo da linha de vente que encontrava-se com o revestimento vitrificado totalmente danificado
| 2008-12-15 | Extraodinária 2 (Fora do plano de inspeção) | Sim |  |  | Parada de emergência do equipamento devido a vazamento de produto pelo tubo guia do baffle. | O baffle foi removido | Substituido o Baffle Substituido a junta de vedação
2009 | 2009-04-06 | Extraodinária 2 (Fora do plano de inspeção) | Não |  |  | Parada de emergência do equipamento devido a vazamento de produto pela tubulação de vent. Falha (furo) no revestimento vitrificado no trecho da linha próximo ao condensador 30-353.
| 29/11 - 01/12/2009 | Periodica | Sim |  |  | Eixo do agitador com a Hélice Furada | Parada de emergência do equipamento devido a ánalise de ferro acima da permitida | Substituição do eixo do agitador.- Substituição de todas as juntas de vedação dos bocais abertos. Substituição da junta de expansão da linha de transferência para o cristalizador Medição de Espessura. Inspeção visual interna.
2010 | 2010-12-01 | Periodica | Sim | Sim | Sim | Instalado plug de tântalo de 3/4" na região do poro passante localizado à aproximadamente 500mm da solda da calota inferior/costado na linha sde centro da boca de visita. | Deep pipe apresentando deformação no teflon na região de vedação, sendo substituído | Substituição de todas as juntas de vedação dos bocais abertos, Reparo com pintura nos flanges de todos os bocais, Substituição do baffle, Instalação de plug de 3/4" na calota inferior (interno), Substituição de deep pipe do bocal K, Teste elétrico Ensaio por medição de espessura.
2012 | 02-04/04/2012 | Periodica | Não | Sim |  |  | Após abertura da BV, constatou que o eixo agitador 06/09 Monesa A1 (Pflaudler) estava com o revestimento vitrificado quebrado e furado. | Substituição do plug de 3/4 " para outro plug de tântalo de 3" na região do tampo inferior.
2013 | 2013-11-24 | Periodica | Sim |  |  | Parada de emergencia do reator #3, devido a analise de ferro realizado no Cris #3 apresentar valores acima de 200 ppm. | Após abertura do reator e acesso interno foi identificado que um dos plugs que estava instalado no tampo inferior saiu e furou o vaso, passando produto para jaqueta. | Troca do reator (30/11) Instalado o mesmo eixo agitador Pfaudler MONESA OF581.11.749 A05 RCO 3037 de 11/11. Instalado o mesmo Baffle Pfaudler MONESA B1 de 06/09. Instalada tampa do bocal A (24”- boca de visita) Pfaudler 86.12.785 ano 2013 e anel espaçador novos. Instalada tampa do Domo, bocal L (42”) Pfaudler 86.12.785 ano 2013 nova. Substituído todos os clips de fixação da tampa do domo, bocal L (42”) e da tampa do bocal A (24”- boca de visita). Substituído deep pipe do tampo superior dos bocais B/4", C/6. E os deep pipe do tampo inferior dos bocais AA/4" (soda caustica) e BB/4" (formol). Substituída todas as juntas de vedação dos bocais.
2015 | 2015-02-10 | Periodica | Sim |  |  | Parada de emergência do equipamento, devido a quebra/furo de uma hélice do eixo agitador | Após abertura da BV foi observado que uma das hélices estava com o revestimento quebrado na área plana de 100 X 100 mm | Instalado um eixo agitador já utilizado (DE DIETRICHE C 01A_ 04/12) que está com baixa espessura 0,69 mm. Porque no almoxarifado não tinha peça spare.
2017 | 04 - 07/04/2017 | Periodica | Sim |  |  |  | Após abertura do bocal I/12"(bafller) para inspeção, e substituição de juntas foi informado pela time de instrumentação que o termopar encontra-se com problema e precisava ser substituido. Para a substituição do mesmo fáz-se necessario a retirada total do tubo guia. Durante esse processo de remoção foi detectado que a estremidade do tubo guia encontrava-se danificado (partido) sendo solicitado a sua substituição. | Substituição do bocal l/12" e tubo guia
| 28 - 31/10/2017 | Periodica | Sim |  |  | Parada de emergência do equipamento devido a furo do eixo agitador. Realizado inspeção visual interna e substituição do eixo agitador. | Baffle com poro localizado na região inferior | Emitida Ordem de Serviço 55322953 para instalação de 2 Plugs de tântalo nas 2 regiões com baixa espessura.
| 2017-12-12 | Periodica | Não | Sim |  |  |  | Instalação de 2 plugs de tântalo na região inferior do costado com depressão
2018 | 2018-03-22 | Periodica | Não | Sim |  | Parada de emergência do equipamento devido a vazamento de produto pela junta de vedação da tampa do Domo de 42". |  | Limpeza e reforço do reparo existente com Devcon Substituição da junta;
| 03 - 10/08/2018 | Periodica | Não |  |  | Parada de emergência do equipamento devido analise de ferro alto na análise realizada pela operação. | Após abertura da BV foi observado que estava faltando 1 plug no costado (lado oeste), dos dois de 2 1/2"instalado e mancha de óxido no costado. Detectado um poro localizado na região inferior do quebra ondas | Durante acesso interno para inspeção, foi verificado quebra do revestimento vitríficado seguido de furo no costado na região oeste inferior e perda de material com aproximadamente 4" de diâmetro
2019 | 08- 12/04/2019 | Periodica | Não |  |  |  | Plug de tântalo de 6" com dano na junta de teflon Bocal J com reparo de Devcon danificado. Baffle com poro localizado na região inferior
| 25 - 26/04/2019 | Periodica | Não | Sim |  | Parada programada do equipamento conforme recomendação de inspeção, ordem de serviço 56230280, para instalação de 3 (três) plugs de tântalo de Ø 3/4" nos pontos com poros localizados e substituição do plug de 6". | Spray ball faltando um bico. | Instalação de 1 plug de tântalo de 3/4" no costado região inferior sul a 3050mm da boca de visita. Instalação de 1 plug de tântalo de 3/4" no tampo inferior região sudeste a 500mm do baffle. Instalação de 1 plug de tântalo de 3/4" no tampo inferior região noroeste a 500mm do bocal AA. Substituição do plug de 6" no costado região oeste a 2600mm da boca de visita. Substituição das juntas de vedção dos bocais A, G e N.
2020 | 08/05 e 12 - 28/05/2020 | Periodica | Sim |  |  | Parada programada da planta (trem-3), para fazer a substituição do reator vitrificado pelo spare (reserva), o equipamento Parada programada da planta (trem-3), para fazer a substituição do reator vitrificado pelo spare (reserva), o equipamento foi substituído porque estava com 5 (cinco) plugs de tântalo no costado e tampo inferior e tempo vida útil. | Parada programada do reator #3 para substituição do equipamento que está a 6 (seis) anos em operação. | Substituição de forma preventiva, pois o mesmo encontra-se com 6 (seis) plugs no revestimento vitrificado.
2021 | 2021-04-19 | - | Não | Sim |  | Encontrado concavidade em alguns pontos do reator |  | Aplicado massa Devcon para reparar as concavidades
| 2021-10-01 | - | Não |  |  | Eixo com revestimento danificado em pontos localizados | Eixo e hélice com descontinuidade
2022 | 2022-05-28 | - | Não | Sim |  |  |  | Aplicação de Devcon nos poros abertos no tampo inferior e casco.
2023 | 2023-07-28 | - | Não | Sim |  | Plug de Tântalo (4”) instalado no local do furo do reator (Tampo Superior) |  | Instalação de plug de tântalo de 4"
| 2023-09-28 | - | Não | Sim |  | Baffle com região danificada | Retirado plug, feito resina e recolocado
2024 | 2024-07-18 | - | Não | Sim |  | Manta do isolamento térmico apresentando dano. | Substituição do plug de com diametro de 4" para 6" no tampo superior | Foi instalado, um reparo vitrificado Dn 120mm, no tampo superior a aproximadamente 290° da BV, onde no local já havia um reparo de Ttl Dn3", que apresentava infiltração, foi feito a retirada do mesmo, e em seguida foi realizado uma lapidação para retirada do cimento furan, então foi feito um furo guia passante, e foi executado a furacão final pelo lado externo do equipamento, com serra copo Dn 1"
| 2024-10-22 | - | Não | Sim |  | Reinstalação de plug